## Messwerte
Probe | Breite [mm] | Dicke [mm] | Länge [mm] | S0
Kupfer (gewalzt) | 12.5 | 3 | 50 | 37.5
Kupfer (weich) | 12.5 | 3 | 50 | 37.5
PA6 | 10 | 4 | 50 | 40
ERP30K | 9.9 | 3.95 | 50 | 39.105
danach
Probe | Breite [mm] | Dicke [mm] | Länge [mm]
Kupfer (gewalzt) | 10 | 2.2 | 69
Kupfer (weich) | 18 | 2.2 | 75
PA6 | 5.7 | 2.2 | 151
ERP30K | 5 | 2 | 178

## E-Modul
Stahl | [7 empty] | Kupfer | [7 empty] | PP EPR
Kraft gemessen | dl gemessen | Kraft F | Längenänd. dl | Spannung | Dehnung |  |  | Kraft gemessen | dl gemessen | Kraft F | Längenänd. dl | Spannung | Dehnung |  |  | Kraft gemessen | Längenänd. dl | Kraft F | Spannung | Dehnung |  | 0.7796491 | 0.05%
2 | 1.2 | 1000 | 0.015 | 41.66667 | 0.03% |  |  | 5 | 2.5 | 2777.75 | 0.03125 | 92.59167 | 0.0625% |  |  | 1.1 | 0 | 24.442 | 0.6125815 | 0% |  | 1.44792 | 0.25%
3 | 1.5 | 1500 | 0.01875 | 62.5 | 0.0375% |  |  | 6 | 3.1 | 3333.3 | 0.03875 | 111.11 | 0.0775% |  |  | 1.4 | 0.025 | 31.108 | 0.7796491 | 0.05%
4 | 2.1 | 2000 | 0.02625 | 83.33333 | 0.0525% |  |  | 7 | 3.7 | 3888.85 | 0.04625 | 129.6283 | 0.0925% |  |  | 1.75 | 0.05 | 38.885 | 0.9745614 | 0.1%
5 | 2.4 | 2500 | 0.03 | 104.1667 | 0.06% |  |  | 8 | 4.2 | 4444.4 | 0.0525 | 148.1467 | 0.105% |  |  | 2.3 | 0.1 | 51.106 | 1.280852 | 0.2%
6 | 2.7 | 3000 | 0.03375 | 125 | 0.0675% | [10 empty] | 2.6 | 0.125 | 57.772 | 1.44792 | 0.25%
[16 empty] | 2.8 | 0.15 | 62.216 | 1.559298 | 0.3%
[6 empty] | 50 | 24 | [6 empty] | 50 | 30 | [6 empty] | 50 | 39.9
209948.3 | 210000 | [6 empty] | 129713.7 | 130000 | [6 empty] | 334.1353 | 334.2
[20 empty] | 0.6682707 | 334.1353 | 334.1353
0.2%

## Bruchdehnung A
Kupfer (gewalzt) | Kupfer (weich)
38% | 50%